## КУ
Коеффициэнт усвоения
Материал | C_% | Mn_% | Si_% | Cr_% | Ti_% | V_% | Mo_% | B_% | Nb_% | Ni_% | Cu_% | Al_% | S_% | Fe_% | Ca_% | P_%
GKA | 1
FeMn78P70 | 1 | 1 | 1 | [12 empty] | 1
FeMn90 | 1 | 1 | 1 | [12 empty] | 1
SiMn17 | 1 | 1 | 1 | [12 empty] | 1
FeSi65 |  |  | 1
FeCr800 | 1 |  |  | 1
FeCr050 | 1 |  |  | 1
FeTi70 |  |  |  |  | 0.7
FeV80 | [5 empty] | 1
FeMo60 | [6 empty] | 1
FeB20 | [7 empty] | 1
FeNb60 | [8 empty] | 1
Ni | [9 empty] | 1
Cu | [10 empty] | 1
SiCa30 |  |  | 0.6 | [11 empty] | 0.2
C(пр.ǿ13) | 0.99
Al гран. | [11 empty] | 0.56
Al пр. | [11 empty] | 0.73
FeCa30 | [14 empty] | 0.25
FeCa40 | [14 empty] | 0.25
Ti(пр.ǿ13) |  |  |  |  | 0.8
S(пр.ǿ13) | [12 empty] | 1
FeMn78P25 | 1 | 1 | 1 | [12 empty] | 1
FeSi75 |  |  | 1
t,C°/Ca

## ХСМ
Химический Состав Материала
Материал | C_% | Mn_% | Si_% | Cr_% | Ti_% | V_% | Mo_% | B_% | Nb_% | Ni_% | Cu_% | Al_% | S_% | Fe_% | Ca_% | P_%
GKA | 99
FeMn78P70 | 7 | 78 | 5 | [12 empty] | 0.7
FeMn90 | 0.5 | 90 | 1 | [12 empty] | 0.3
SiMn17 | 2 | 70 | 17 | [12 empty] | 0.25
FeSi65 |  |  | 65
FeCr800 | 8 |  |  | 67
FeCr050 | 0.5 |  |  | 67
FeTi70 |  |  |  |  | 70
FeV80 | [5 empty] | 80
FeMo60 | [6 empty] | 65
FeB20 | [7 empty] | 19
FeNb60 | [8 empty] | 60
Ni | [9 empty] | 99
Cu | [10 empty] | 99
SiCa30 |  |  | 60 | [10 empty] | 1 | 30
C(пр.ǿ13) | 99
Al гран. | [11 empty] | 98
Al пр. | [11 empty] | 99 |  | 1
FeCa30 | [13 empty] | 70 | 30
FeCa40 | [13 empty] | 60 | 40
Ti(пр.ǿ13) |  |  |  |  | 70 | [8 empty] | 30
S(пр.ǿ13) | [12 empty] | 100 | 1
FeMn78P25 | 7 | 78 | 5 | [12 empty] | 0.25
FeSi75 |  |  | 75

## ПП
Порошковая проволока
Материал | Поставщик | Наполние порошковой проволоки | Вес погонного метра
FeCa(DAR) | Дарьял | 0.26 | 0.47
FeCa(PER) | Перспектива | 0.26 | 0.47
FeCa(INT) | ИНТЭК | 0.25 | 0.44
Материал | Коэфициент
FeTi50 | 0.0095
FeTi70 | 0.013

## LF_1
32ХА (Ред.10) |  |  |  |  | Опции |  |  | ОПЦИИ
[5 empty] | Значения |  | [O],ppm | Матер. | КГ | Метров | >>>
МНЛЗ |  | 1572 | 1564 |  | ВД | 1640 | 80 | Al гран. | 24.82759 | -
Масса стали, тонн |  |  | 160 |  | ТК № | 59 | Расчёт коеффициэнта усвоения
0
Элемент |  | Цель,% | Проба,% | Материал |  | К-во, кг | Элемент | Кусв.,% | Вторич. | !!!!
C |  | 0.32 | 0.1 |  | GKA | 352 | C | 100 | 0 | 0.1
Si |  | 0.25 | 0.25 |  | FeSi65 | #VALUE! | Si | 65 | 0 | #VALUE!
Mn |  | 0.64 | 0.64 |  | FeMn90 | 0 | Mn | 90 | 0.3 | 0
Cr |  | 1.02 | 1.02 |  | FeCr800 | 0 | Cr | 67
Ni |  | 0 | 0 |  | Ni | 0 | Ni | 99
Cu |  | 0 | 0 |  | Cu | 0 | Cu | 99
Mo |  | 0 | 0 |  | FeMo60 | 0 | Mo | 65
V |  | 0 | 0 |  | FeV80 | 0 | V | 80
Nb |  | 0 | 0 |  | FeNb60 | 0 | Nb | 60
B |  | 0 | 0 |  | FeB20 | 0 | B | 17
МИКРОЛЕГИРОВАНИЕ |  |  |  |  | Опции |  |  | ОПЦИИ
МОДИФИЦИРОВАНИЕ |  |  |  |  | Значения
Элемент |  | Цель,% | Проба,% | Проволка |  | Длина,м | Элемент | Кусв.,% | Факт,м | ФКусв.,%
C |  | 0.325 | 0 |  | C(пр.ǿ13) | 3250 | C | 0.01 | 0 | 0
S |  | 0 | 0 |  | S(пр.ǿ13) | 0 | S | 0.01 | 0 | 0
Al |  | 0 | 0 |  | Al(пр.ǿ13) | 0 | Al | 0.015 | 0 | 0
Ti |  | 0 | 0 |  | FeTi50 | 0 | Ti | 0.0095 | 0.0314 | 2.983e-06
Ca |  | 0 | 0 |  | FeCa30 | 0 | Ca | 0.001 | 0 | 0
t,C°/S |  | 0 | 0 |  | FeCa(DAR) | 5
сброс
>>>
сброс
>>>
<<<

## LF_2
10У2 (Ред.1) |  |  |  |  | Опции |  |  | ОПЦИИ
[5 empty] | Значения |  | [O],ppm | Матер. | КГ | Метров
МНЛЗ |  | 1596 | 1586 |  | ВД | 1650 | 0 | Al гран. | 0 | -
Масса стали, тонн |  |  | 0 |  | ТК № | 609 | Расчёт коеффициэнта усвоения
0
Элемент |  | Цель,% | Проба,% | Материал |  | К-во, кг | Элемент | Кусв.,% | Вторич. | !!!!
C |  | 0.1 | 0 |  | GKA | 0 | C | 100 | 0 | 0
Si |  | 0.24 | 0 |  | FeSi65 | 0 | Si | 65 | 0 | 0
Mn |  | 0.58 | 0 |  | SiMn17 | 0 | Mn | 70 | 0.25 | 0
Cr |  | 0 | 0 |  | FeCr800 | 0 | Cr | 67
Ni |  | 0 | 0 |  | Ni | 0 | Ni | 99
Cu |  | 0 | 0 |  | Cu | 0 | Cu | 99
Mo |  | 0 | 0 |  | FeMo60 | 0 | Mo | 65
V |  | 0 | 0 |  | FeV80 | 0 | V | 80
Nb |  | 0 | 0 |  | FeNb60 | 0 | Nb | 60
B |  | 0 | 0 |  | FeB20 | 0 | B | 17
МИКРОЛЕГИРОВАНИЕ |  |  |  |  | Опции |  |  | ОПЦИИ
МОДИФИЦИРОВАНИЕ |  |  |  |  | Значения
Элемент |  | Цель,% | Проба,% | Проволка |  | Длина,м | Элемент | Кусв.,% | Факт,м | ФКусв.,%
C |  | 0.11 | 0 |  | C(пр.ǿ13) | 0 | C | 0.01 | 0 | 0
S |  | 0 | 0 |  | S(пр.ǿ13) | 0 | S | 0.01 | 0 | 0
Al |  | 0.039 | 0 |  | Al(пр.ǿ13) | 0 | Al | 0.015 | 0 | 0
Ti |  | 0 | 0 |  | FeTi70 | 0 | Ti | 0.013 | 0.0314 | 0
Ca |  | 0 | 0 |  | FeCa30 | 0 | Ca | 0.001 | 0 | 0
t,C°/S |  | 0 | 0 |  | FeCa(DAR) | 0
сброс
>>>
сброс
>>>
<<<

## ТК(ТП)
Технологические карты
№ ТК | Марка стали | VD | CCM_1 | CCM_2 | C_% | Si_% | Mn | S_% | Al_% | Cr_% | Mo_% | Ni_% | Cu_% | V_% | Nb_% | Ti_% | B_% | Ca_% | Cпр._%
23 | 10У Mod (Ред. 1)
26 | 20 (Ред.6) | 1675 | 1596 | 1586 | 0.175 | 0.25 | 0.43 | [11 empty] | 0.178
52 | 20У (Ред.19) | 1645 | 1589 | 1579 | 0.175 | 0.23 | 0.45 |  | 0.035 | [9 empty] | 0.177
53 | 20У1 (Ред.4)
54 | 09Г2С (Ред.7) | 1645 | 1593 | 1583 | 0.09 | 0.55 | 1.37 |  | 0.04 | [9 empty] | 0.09
55 | 35 (Ред.6) | 1625 | 1577 | 1567 | 0.32 | 0.27 | 0.57 |  | 0.01 | [9 empty] | 0.33
56 | 45 (Ред.8) | 1625 | 1560 | 1555 | 0.425 | 0.28 | 0.58 |  | 0.01 | [9 empty] | 0.43
57 | 20Х
59 | 32ХА (Ред.10) | 1640 | 1572 | 1564 | 0.32 | 0.25 | 0.64 |  |  | 1.02 | [8 empty] | 0.325
60 | 40ХА (Ред.4) | 1640 | 1571 | 1561 | 0.38 | 0.25 | 0.68 |  |  | 0.925 | [8 empty] | 0.385
65 | 13ХФА (Ред.3)
70 | ДУ (Ред.10) | 1605 | 1561 | 1555 | 0.44 | 0.25 | 0.97 | [11 empty] | 0.44
71 | 36Г2С (К) Ред.5
73 | 35Г2Ф (Е) (Ред.4) | 1635 | 1567 | 1559 | 0.35 | 0.25 | 1.45 |  | 0.021 |  |  |  |  | 0.11 |  |  |  |  | 0.36
75 | 35Г2ФУ (Ред.9) | 1615 | 1567 | 1557 | 0.36 | 0.24 | 1.55 |  | 0.021 |  |  |  |  | 0.11 |  |  |  |  | 0.367
76 | 32Г2ФУ
77 | 32Г2У (Ред.5)
81 | 32Г2У1 (Ред.5)
82 | 16ГМ (16Mo3)
99 | 20ГУ (Ред.6) | 1645 | 1594 | 1584 | 0.173 | 0.25 | 0.77 |  | 0.045 | [9 empty] | 0.177
104 | 20ГУ1 (Ред.9)
105 | 10ГФУ (Ред.2) | 1670 | 1594 | 1584 | 0.085 | 0.3 | 0.99 | [6 empty] | 0.03 |  |  |  |  | 0.09
109 | 13ГФУ (Ред.1)
111 | 28ХГ2ТРУ (Ред.11) | 1645 | 1575 | 1565 | 0.255 | 0.25 | 1.28 |  |  | 0.425 | [8 empty] | 0.265
125 | 18Г2У (Ред.4)
126 | 18Г2У1 (ред.2)
127 | 18Г2У2 (ред.2)
130 | 15ГУ (Ред.2)
135 | 12Г2МБТУ
136 | 18Г2ФМ (20MnV6) | 1675 | 1591 | 1581 | 0.17 | 0.28 | 1.4 | [11 empty] | 0.17
142 | 18Г2ФМУ (Ред.5) | 1645 | 1585 | 1575 | 0.165 | 0.27 | 1.53 |  |  |  | 0.07 |  |  | 0.14 |  |  |  |  | 0.18
143 | 42CrMo4 mod5 (Hamor Zrt.) Ред.1
145 | 30ХГМА (Ред.5) | 1645 | 1574 | 1566 | 0.28 | 0.24 | 0.88 |  |  | 0.82 | 0.16 | [7 empty] | 0.285
157 | 2 ГОСТ 10791 (Ред.9) | 1625 | 1549 | 1542 | 0.58 | 0.32 | 0.69 | [11 empty] | 0.585
158 | 2 (ГОСТ 398, ГОСТ 5257) ред.2
159 | КП-Индия (ред.1) | 1630 | 1551 | 1545 | 0.57 | 0.34 | 0.74 |  |  | 0.2 | 0.02 |  |  | 0.07 |  |  |  |  | 0.575
161 | ER 8 (R8T) Ред.6 | 1630 | 1551 | 1546 | 0.528 | 0.34 | 0.75 |  |  | 0.2 |  |  |  | 0.02 |  |  |  |  | 0.528
162 | Класс"А" (Ред.2) | 1635 | 1555 | 1550 | 0.52 | 0.33 | 0.71 |  |  | 0.2 |  |  |  | 0.02 |  |  |  |  | 0.527
164 | ER9(R9T) ред.4 | 1625 | 1553 | 1548 | 0.54 | 0.34 | 0.72 |  |  | 0.2 | 0.02 |  |  | 0.035 |  |  |  |  | 0.545
167 | В6 (Ред.1)
169 | B6T(N88)
173 | С10 (Ред.5)
174 | ER7 Evolve
177 | 42CrMo4 mod2 (ред. 2)
179 | 42CrMo4-238CZ Industrial Inv. Ред.3
180 | F
181 | S355J2G3 (Ред.4) | 1670 | 1591 | 1581 | 0.173 | 0.25 | 1.3 | [11 empty] | 0.178
182 | Т (Ред.3)
187 | Класс "В" (Ред.2) НТЗ
190 | B3N (Ред.2) | 1620 | 1550 | 1543 | 0.533 | 0.33 | 0.87 |  |  | 0.17 | 0.02 | [7 empty] | 0.54
192 | 32ХА-1(Ред.2)
193 | 20ХФА инст. (ред.5) | 1645 | 1592 | 1582 | 0.13 | 0.25 | 0.53 |  | 0.03 | 0.52 |  |  |  | 0.05 |  | 0.022 |  |  | 0.135
194 | 20ХФАтр (Ред.4)
195 | 30ХГСА (Ред.8) | 1635 | 1565 | 1555 | 0.283 | 0.98 | 0.88 |  |  | 0.825 | [8 empty] | 0.288
197 | 34CrMo4(Ред.1)
198 | 20ГУ3 (Ред.4) | 1635 | 1587 | 1576 | 0.19 | 0.24 | 0.88 |  | 0.04 | [9 empty] | 0.203
199 | 30Г2 (ред.2)
200 | 10Г2
205 | 35Г (Лугцентрокуз)
206 | 20ГУ2 (Ред.1)
210 | 47CrMo4 WIF
213 | 20Г-1 (Ред.8) | 1645 | 1590 | 1579 | 0.162 | 0.27 | 1.05 |  | 0.043 | [9 empty] | 0.171
215 | 12ГФУ (Ред.1)
218 | 45Г-ОС (Лугцентрокуз)
219 | ДУ1 (Ред.6) | 1610 | 1561 | 1553 | 0.435 | 0.28 | 0.97 | [11 empty] | 0.44
222 | 26Г2ТР (Ред.23) | 1635 | 1575 | 1567 | 0.25 | 0.24 | 1.28 |  | 0.025 | [6 empty] | 0.038 | 0.002 |  | 0.255
225 | 28ХГ2ТРУ2 (ред.2)
228 | 09Г2С-3 (Ред. 2)
231 | A3 (Ред.2) | 1625 | 1547 | 1542 | 0.56 | 0.32 | 0.72 | [6 empty] | 0.12 |  |  |  |  | 0.565
233 | 09Г2С-4 | 1645 | 1591 | 1581 | 0.075 | 0.68 | 1.4 |  | 0.005 | [9 empty] | 0.085
237 | 13ГФ
259 | М
261 | 25Г
269 | А2 (Ред.2)
270 | ER8 (Ред.4)
273 | S355NL | 1675 | 1595 | 1585 | 0.15 | 0.2 | 1.27 | [6 empty] | 0.07 |  |  |  |  | 0.15
275 | 25ХГМФ
276 | EA1N (Ред.8) без микролегир. | 1660 | 1576 | 1566 | 0.35 | 0.23 | 0.84 | [11 empty] | 0.353
277 | ОС-1 (ред. 1)
282 | 13ХФА-3 (Ред.1)
285 | ER7 Bonatrans Group (Ред. 1)
294 | EA1N (Ред.3) с микролегир. | 1660 | 1576 | 1566 | 0.315 | 0.35 | 0.88 |  |  | 0.17 | 0.04 | 0.12 | [6 empty] | 0.325
296 | B2 Ред.1
299 | 09Г2С-5 (Ред.2)
300 | 30Г2-Ɩ (Ред2)
301 | 30Г2-II (Ред.10) | 1655 | 1576 | 1568 | 0.25 | 0.22 | 1.35 |  | 0.03 | [9 empty] | 0.257
307 | 10ГФ сел (ред.3)
310 | ER7 (Ред.21) | 1630 | 1555 | 1549 | 0.475 | 0.34 | 0.71 |  |  | 0.2 | [8 empty] | 0.485
312 | 20 ГТ
313 | 17Г2СФ (Ред.5) | 1645 | 1590 | 1580 | 0.15 | 0.42 | 1.35 |  | 0.04 |  |  |  |  | 0.025 |  | 0.024 |  |  | 0.161
315 | 20ГТ-1 (ред.2)
316 | 20ГТ-2 (Ред.4)
318 | 28Х3СНМВФА (СП28)
319 | 20А (Ред.2)
320 | 20ФА
321 | ER9 (Bonatrans) Ред.2
322 | 30Г2Ф
324 | 10У (Ред. 3)
325 | 45G
329 | 18Г2У3 (Ред.5)
330 | 13ГМФ-3 (ред.2)
331 | ER8 (Bonatrans) Ред.1
332 | Class В (Bonatrans) Ред.1
333 | Class С (Bonatrans) Ред.1
336 | 40ХН (ред.2)
340 | F ДМКД
341 | 13ГМФ-4 (ред.2) | 1650 | 1597 | 1587 | 0.113 | 0.27 | 1.09 |  |  |  | 0.11 |  |  | 0.08 |  |  |  |  | 0.118
342 | 20 ГТ-3
343 | EA1Nmod (Ред.2)
344 | SA-350 Grade LF2 (Ред.1)
350 | Класс "С" (Ред.7) | 1615 | 1536 | 1531 | 0.71 | 0.32 | 0.73 |  |  | 0.125 | [8 empty] | 0.717
352 | 18Г2У4 (Ред.3)
353 | Марка 2 (ред.4) | 1625 | 1551 | 1545 | 0.565 | 0.34 | 0.71 |  |  | 0.12 |  |  |  | 0.11 |  |  |  |  | 0.575
354 | 35М (Ред.6)ArcelorMittal | 1675 | 1593 | 1583 | 0.12 | 0.23 | 0.87 | [11 empty] | 0.125
355 | G52S(N) Ред.7 ArcelorRoman | 1675 | 1597 | 1587 | 0.11 | 0.23 | 1.27 | [6 empty] | 0.07 |  |  |  |  | 0.127
356 | ОС (Ред.2) | 1630 | 1556 | 1551 | 0.455 | 0.24 | 0.87 | [11 empty] | 0.46
357 | 34CrNiMo6 (ред.4) | 1640 | 1571 | 1561 | 0.31 | 0.24 | 0.6 |  |  | 1.32 | 0.16 | 1.32 | [6 empty] | 0.317
358 | 18Г2(Е355) Ред.3 | - | 1584 | 1574 | 0.155 | 0.4 | 1.34 | 0.02 | 0.045 | [9 empty] | 0.17
359 | GR.K2( Ред.1) Arcelor Mittal
361 | 13ГМФ-5
364 | 17Г2Ф (Ред.4) | 1645 | 1592 | 1582 | 0.153 | 0.24 | 1.45 |  | 0.04 |  |  |  |  | 0.025 |  | 0.025 |  |  | 0.16
365 | C (mod 1)
366 | Р110НС (22Г2МТР)
368 | R7 (Ред.4) | 1630 | 1556 | 1550 | 0.473 | 0.34 | 0.72 |  |  | 0.2 |  |  |  | 0.03 |  |  |  |  | 0.477
369 | 42CrMo4 (Ред.4) Halo Steelirg | 1625 | 1561 | 1556 | 0.405 | 0.3 | 0.87 |  |  | 1.07 | 0.23 | [7 empty] | 0.41
371 | 09Г2С-6 (Ред.2)
372 | 35-1 (Ред.2)
373 | 45-1 (Ред.4) | 1625 | 1564 | 1559 | 0.42 | 0.3 | 0.58 | [11 empty] | 0.426
374 | X52N-Gr6 (15ГМТ) Ред.3
375 | 20У3 (Ред.2)
376 | 10У1 (Ред.8) | 1655 | 1597 | 1587 | 0.103 | 0.24 | 0.58 |  | 0.04 | [9 empty] | 0.111
377 | 18Г2У5 (ред.6) | 1640 | 1587 | 1577 | 0.153 | 0.24 | 1.355 | [11 empty] | 0.157
378 | 12Г2МБТУ 2
379 | 18Г2ФМБТ (Ред.6) | 1670 | 1588 | 1578 | 0.15 | 0.28 | 1.37 |  |  |  | 0.07 |  |  | 0.09 | 0.04 |  |  |  | 0.16
380 | 15ГУ2 (Ред.3) | 1650 | 1596 | 1586 | 0.12 | 0.23 | 0.75 |  | 0.039 | [9 empty] | 0.127
383 | ER7 EN 13262 (Ред.7) | 1630 | 1555 | 1549 | 0.46 | 0.35 | 0.725 |  |  | 0.205 |  |  |  | 0.035 |  |  |  |  | 0.465
384 | B/X42 (15ГУ3) (Ред.5) | 1675 | 1598 | 1588 | 0.12 | 0.26 | 0.87 | [11 empty] | 0.125
385 | J55 (27ХГ2ТР)
387 | 14Г2МФ (Ред.2)
389 | 15ГМТБ
390 | J 11
391 | J 12
392 | Т01S (Arcelor Mittal Ostrava)
393 | AISI4140 (Ред.1) | 1645 | 1570 | 1560 | 0.37 | 0.22 | 0.83 |  |  | 0.82 | 0.16 | [7 empty] | 0.375
396 | 13Г2Ф
397 | 22ХМТР (Т95)
398 | 18CrNiMo7-6 (Ред.2) | 1660 | 1581 | 1571 | 0.17 | 0.35 | 0.77 |  |  | 1.53 | 0.26 | 1.42 | [6 empty] | 0.17
399 | 20ГР-1
403 | 25ХГМТР (Ред.4) | 1640 | 1582 | 1576 | 0.225 | 0.25 | 0.97 |  |  | 0.97 | 0.16 | [7 empty] | 0.23
404 | B4 (B4N)
405 | T72S(Arselor Ostrava)
406 | BRU 238CZ
407 | 26Г2ТРФ (Ред.12) | 1630 | 1578 | 1570 | 0.245 | 0.24 | 1.37 |  | 0.03 |  |  |  |  | 0.09 |  | 0.038 | 0.002 |  | 0.257
408 | 12Г2МФБТ
412 | ТТ359 (27ХГ2М)
414 | 13Г2ФТ (Gr.6-B-X42) ред.2 | 1650 | 1598 | 1588 | 0.115 | 0.24 | 1.1 | [6 empty] | 0.03 |  |  |  |  | 0.123
415 | 14ГУ (Ред.2) | 1650 | 1598 | 1588 | 0.123 | 0.24 | 0.885 | [11 empty] | 0.127
416 | Class D+
417 | 09Г2С сел. (Ред.3)
418 | 42CrMo4HH (Ред.2)
419 | SA22A (Ред.1)
420 | 27ХГ2М-1 (ТТ309)Ред.1
421 | BRU202 (Ck45)
422 | 22Г2ФМ (Х60) Ред.1
425 | 38Г2 (38Mn6) Ред.1
427 | FSTE 355
428 | 30CrMo4 | 1650 | 1578 | 1569 | 0.31 | 0.22 | 0.57 |  |  | 0.97 | 0.22 | [7 empty] | 0.31
429 | 28Г2ФБТ (Ред.1)
430 | T70S | 1655 | 1578 | 1568 | 0.31 | 0.2 | 0.82 |  |  | 0.52 | 0.21 | [7 empty] | 0.31
431 | С45 (Ред.1)
432 | 19Г2ФМ (Ред.1)
433 | 42CrMo4 mod3 (Ред.1) | 1625 | 1563 | 1557 | 0.43 | 0.2 | 0.65 |  |  | 0.92 | 0.16 | [7 empty] | 0.43
434 | 17Г1С (Ред.2)
435 | 14Г2Ф (Ред.3)
436 | AISI 4130 (Di 3,0) | 1645 | 1576 | 1565 | 0.32 | 0.25 | 0.58 |  |  | 1.05 | 0.23 | [7 empty] | 0.32
437 | BRU205CZ (Ck60) Ред.2
439 | 40CD4 (Ред.1) | 1630 | 1561 | 1555 | 0.42 | 0.28 | 0.88 |  |  | 1.05 | 0.17 | [7 empty] | 0.42
440 | 17Г2Ф-Н (Ред.5) | 1640 | 1587 | 1577 | 0.15 | 0.24 | 1.62 |  | 0.039 |  |  |  |  | 0.05 |  |  |  |  | 0.155
441 | V150 (Ред.2) | 1650 | 1579 | 1569 | 0.255 | 0.3 | 0.6 |  |  | 1.03 | 0.47 |  |  | 0.04 | 0.022 |  |  |  | 0.263
442 | Класс "С" (mod 2) (Ред. 4) | 1615 | 1537 | 1531 | 0.71 | 0.32 | 0.73 |  |  | 0.125 |  |  |  | 0.025 |  |  |  |  | 0.717
443 | 40Х(сел)/41Cr4
444 | ST 44 (Ред.5)
445 | марка 09Г2С
446 | 55Ф
447 | 42CrMo4 mod4
448 | Д mod (ред. 1)
449 | 2 mod (ред. 1)
450 | AMJ21B (Ред.1)
451 | S355J2 (Ред.1)
453 | T62S
454 | 42CrMo4 mod6 (Ред.1)
455 | S35C (ред.1)
456 | S53VE (ред.1)
457 | 41Cr4
458 | 42CrMoS4
459 | C45R
460 | C15R
461 | 16MnCrS5
462 | ER8 mod
463 | 18Г2У6 (Ред.3) | 1645 | 1593 | 1583 | 0.16 | 0.22 | 1.35 | [11 empty] | 0.165
464 | 65Г
465 | 34CrMo4 mod
466 | 2/ER9
467 | 25Mn2
468 | C45E
469 | 14Г2Ф-1 (Ред.2)
470 | 18Г2ФМ-В |  | 1582 | 1572 | 0.19 | 0.22 | 1.56 | 0.023 | 0.04 |  | 0.07 |  |  | 0.12 |  |  |  |  | 0.203
471 | 18Г2ФМ-C
473 | B6
474 | OC mod (Ред.1)
476 | 25ХГ2МТ (Ред.1) | 1630 | 1580 | 1570 | 0.225 | 0.25 | 1.48 |  |  | 0.225 | 0.09 | [7 empty] | 0.233
477 | FCI 4130 mod
478 | ASME SA105
479 | 33Г2
480 | 22Г2ТР
481 | 42CrMo4HH mod (Axtone S.A.)
482 | ST-20 (Ред.2)
483 | 18Г2БТ (Ред.1)
484 | 13Г2ФБ (ред.1)
485 | 2 mod (MWL BRAZIL)(Ред.1)
486 | ER9 mod (ред.1)
487 | A694F65 (Ред.3) | 1670 | 1593 | 1583 | 0.13 | 0.24 | 1.27 | [6 empty] | 0.07 |  |  |  |  | 0.14
488 | A350LF2 mod (Ред.3) | 1670 | 1592 | 1582 | 0.16 | 0.24 | 1.19 | [11 empty] | 0.163
490 | 40ХГ2
491 | 20ГТ-4 (Ред.1)
492 | 26Г2ТРБ (Ред.1)
493 | 12ГФУ1 (Ред.2)
494 | 10ГФ-1 (Ред.2) | 1675 | 1600 | 1590 | 0.08 | 0.3 | 1.01 |  |  | 0.1 |  |  |  | 0.03 |  |  |  |  | 0.088
495 | ST52.3 (Ред.4) | 1645 | 1583 | 1573 | 0.17 | 0.43 | 1.38 | [11 empty] | 0.175
496 | 11Х3М
498 | ADCO 13Г2ФБ | 1675 | 1597 | 1587 | 0.103 | 0.28 | 1.29 |  |  | 0.1 |  |  |  | 0.05 | 0.03 |  |  |  | 0.108
499 | S355NL-1 (Ред.7) | 1665 | 1588 | 1578 | 0.13 | 0.23 | 1.26 | [6 empty] | 0.07 |  |  |  |  | 0.135
501 | AISI 4130 mod (Ред.2) | 1645 | 1575 | 1565 | 0.295 | 0.29 | 0.78 |  |  | 1.02 | 0.21 | [7 empty] | 0.3
502 | F47SVZ (Ред. 2) |  | 1586 | 1571 | 0.18 | 0.3 | 1.45 | 0.022 | 0.02 |  |  |  |  | 0.11 |  |  |  |  | 0.19
506 | 09Г2С-8 (Ред.1) | 1645 | 1592 | 1582 | 0.07 | 0.7 | 1.4 | [11 empty] | 0.08
507 | 09Г2С-9 (Ред.1) | 1670 | 1591 | 1581 | 0.075 | 0.68 | 1.5 | [11 empty] | 0.085
512 | 10ГМФБ (Ред.1) | 1680 | 1600 | 1590 | 0.07 | 0.026 | 1.11 |  |  |  | 0.08 |  |  | 0.07 | 0.025 |  |  |  | 0.075
513 | ADCO 13Г2ФБ-1 (Ред.2) | 1675 | 1598 | 1588 | 0.1 | 0.23 | 1.29 |  |  | 0.1 |  |  |  | 0.02 | 0.045 |  |  |  | 0.11
514 | ER8 DB 1кат. (Ред.4) | 1630 | 1553 | 1548 | 0.51 | 0.365 | 0.74 |  |  | 0.24 | 0.04 | [7 empty] | 0.52
517 | 35ХГСА | 1605 | 1554 | 1544 | 0.355 | 1.3 | 1.02 |  |  | 1.27 | [8 empty] | 0.36
518 | C45E (MARIKOM) (Ред.1) | 1625 | 1565 | 1560 | 0.423 | 0.25 | 0.575 | [11 empty] | 0.427
519 | S355J2 (MARIKOM) | 1675 | 1596 | 1586 | 0.15 | 0.25 | 1 | [11 empty] | 0.153
522 | 09Г2С-11 (Ред.5) | 1640 | 1588 | 1578 | 0.06 | 0.65 | 1.38 |  | 0.045 | [5 empty] | 0.035 |  |  |  | 0.073
525 | 35Г2ТР (Ред.1) | 1620 | 1572 | 1562 | 0.353 | 0.25 | 1.3 |  | 0.04 | [5 empty] | 0.035 | 0.038 |  |  | 0.355
533 | 14Г2 (Ред.2) | 1645 | 1592 | 1582 | 0.115 | 0.23 | 1.15 |  | 0.04 | [9 empty] | 0.13
536 | IRS19 категория 1 (Ред.2) | 1635 | 1557 | 1552 | 0.47 | 0.37 | 0.87 |  |  | 0.205 | 0.02 |  |  | 0.12 |  |  |  |  | 0.475
540 | SA/SA350LF2 (Ред.1) | 1670 | 1593 | 1583 | 0.16 | 0.26 | 1.2 | [11 empty] | 0.167
543 | 18Г2-С (Ред.3) | 1660 | 1585 | 1575 | 0.15 | 0.24 | 1.36 | [11 empty] | 0.16
551 | В6 "MR Wheels" (Ред.2) | 1625 | 1549 | 1544 | 0.585 | 0.32 | 0.83 |  |  | 0.17 | [8 empty] | 0.59
553 | В6 "Huta_Bankowa " (Ред.2) | 1620 | 1544 | 1538 | 0.61 | 0.32 | 0.83 | [11 empty] | 0.615
555 | 355J2G3 Marikom (Ред.1) | 1680 | 1590 | 1580 | 0.167 | 0.34 | 1.31 | [11 empty] | 0.173
557 | 34CrMo4 (Ред.1) | 1645 | 1573 | 1563 | 0.333 | 0.25 | 0.78 |  |  | 0.96 | 0.19 | [7 empty] | 0.34
558 | 20Г-2 (Ред.2) | 1670 | 1594 | 1584 | 0.15 | 0.24 | 1.03 | [11 empty] | 0.157
559 | RR68/01 (Ред.1) | 1610 | 1544 | 1539 | 0.65 | 0.22 | 0.77 |  | 0.05 | [9 empty] | 0.655
560 | RR70/01 (Ред.1) | 1610 | 1541 | 1536 | 0.685 | 0.22 | 0.77 |  | 0.035 | [9 empty] | 0.69
565 | 42CrMo4 mod8 (Ред.1) | 1625 | 1560 | 1555 | 0.415 | 0.29 | 0.885 |  |  | 1.07 | 0.17 | [7 empty] | 0.42
566 | R34 (Ред.1) | 1620 | 1550 | 1545 | 0.57 | 0.35 | 0.78 |  |  | 0.2 | 0.025 |  |  | 0.045 |  |  |  |  | 0.575
567 | R73 (Ред.4) | 1630 | 1552 | 1547 | 0.47 | 0.38 | 0.77 |  |  | 0.24 |  | 0.14 | [6 empty] | 0.48
570 | R81 (Ред.2) | 1630 | 1550 | 1545 | 0.51 | 0.35 | 0.77 |  |  | 0.22 | [8 empty] | 0.515
572 | R34-15 (Ред.2) | 1625 | 1546 | 1541 | 0.577 | 0.34 | 0.74 |  |  | 0.2 | 0.02 |  |  | 0.07 |  |  |  |  | 0.582
574 | LF2-42 (Ред.1) | 1670 | 1593 | 1583 | 0.15 | 0.23 | 1.18 | [11 empty] | 0.155
576 | A-350 LF-2 (Ред.1) | 1625 | 1562 | 1552 | 0.15 | 0.24 | 1.3 | [11 empty] | 0.153
577 | 20Г-3 (Ред.5) | 1645 | 1589 | 1578 | 0.155 | 0.23 | 1 |  | 0.035 | [9 empty] | 0.161
578 | 40NCD7 (Ред.1) | 1625 | 1562 | 1552 | 0.39 | 0.24 | 0.78 |  |  | 0.78 | 0.21 | 1.71 | [6 empty] | 0.395
579 | 42CrMo4 mod9 (Ред.1) | 1625 | 1559 | 1553 | 0.407 | 0.3 | 0.87 |  |  | 1.07 | 0.23 | [7 empty] | 0.415
580 | 35ХН2Ф (Ред.1) | 1640 | 1568 | 1560 | 0.302 | 0.24 | 0.47 |  |  | 0.825 |  | 1.77 |  | 0.22 |  |  |  |  | 0.317
581 | 20У2 (Ред.1) | 1645 | 1591 | 1581 | 0.172 | 0.23 | 0.47 |  | 0.04 | [9 empty] | 0.177
583 | 42CrMo4 mod10 (Ред.1) | 1635 | 1561 | 1555 | 0.375 | 0.25 | 0.675 |  |  | 0.925 | 0.16 | [7 empty] | 0.385
585 | RR-47/01 (Ред.1) | 1620 | 1553 | 1548 | 0.46 | 0.22 | 1.17 |  | 0.045 | 0.22 | [6 empty] | 0.0013 |  | 0.47
586 | RR-58/01 (Ред.1) | 1615 | 1549 | 1544 | 0.555 | 0.22 | 0.67 |  | 0.045 | [7 empty] | 0.0013 |  | 0.56
588 | 15ГУ4 (Ред.1) | 1650 | 1595 | 1585 | 0.12 | 0.24 | 0.77 |  | 0.039 | [9 empty] | 0.125
595 | 42CrMo4 mod11 (Ред.1) | 1620 | 1559 | 1554 | 0.395 | 0.25 | 0.82 |  |  | 0.925 | 0.16 | [7 empty] | 0.4
599 | Е470Т (Ред.1) | 1625 | 1577 | 1569 | 0.19 | 0.23 | 1.62 |  | 0.035 | 0.17 | 0.07 |  |  | 0.14 | 0.04 | 0.02 |  |  | 0.2
604 | 16Г2Ф (Ред.1) | 1670 | 1591 | 1581 | 0.13 | 0.23 | 1.27 | [6 empty] | 0.07 |  |  |  |  | 0.135
609 | 10У2 (Ред.1) | 1650 | 1596 | 1586 | 0.1 | 0.24 | 0.58 |  | 0.039 | [9 empty] | 0.11
612 | 18Г2 (St52G) (Ред.1) | 1640 | 1586 | 1576 | 0.15 | 0.43 | 1.2 |  | 0.04 | 0.12 | [5 empty] | 0.032 |  |  | 0.16
614 | 12Г2 | 1645 | 1592 | 1582 | 0.105 | 0.25 | 1.27 | [11 empty] | 0.11
621 | E470 mod1 (Ред.1) |  | 1577 | 1569 | 0.19 | 0.25 | 1.45 | 0.022 | 0.03 |  | 0.07 |  |  | 0.12 |  |  |  |  | 0.205
622 | 32ХГМА (Ред.1 | 1640 | 1570 | 1562 | 0.3 | 0.34 | 1.02 |  | 0.035 | 0.92 | 0.21 | 0.12 | [6 empty] | 0.305
999 | TEST | 1600 | 1500 | 1500 | 0.01 | 0.01 | 0.01 | 0.01 | 0.015 | 0.01 | 0.01 | 0.01 | 0.01 | 0.01 | 0.01 | 0.013 | 0.1 | 0.001 | 0.01

## LF
РУЧНОЙ КАЛЬКУЛЯТОР | [6 empty] | НАСТРОЙКИ
[7 empty] | Cr | Mo | V | Nb
Значение |  |  |  |  | Настройки
Масса стали, тонн |  |  | 146
0
Элемент |  | Цель,% | Проба,% | Матер. |  | К-во, кг | Элемент | Кусв.,% | Вторич. | !!!!
C |  | 0.09 | 0 |  | GKA | 110.96 | C | 100 | 0.014 | 0.014
Si |  | 0.2 | 0 |  | FeSi65 | 177.4462 | Si | 65 | 0.121 | 0.121
Mn |  | 0.5 | 0 |  | SiMn17 | 1042.857 | Mn | 70 | 0.6 | 0.004285714
Mn |  | 0 | 0 |  | FeMn78 | 0 | Mn | 78 | 0.7 | 0
Cr |  | 0 | 0 |  | FeCr800 | 0 | Cr | 67
Mo |  | 0 | 0 |  | FeMo60 | 0 | Mo | 65
V |  | 0 | 0 |  | FeV80 | 0 | V | 80
Nb |  | 0 | 0 |  | FeNb60 | 0 | Nb | 60
МИКРОЛЕГИРОВАНИЕ |  |  |  |  | Настройки |  | S | Al | Ti | Ca
МОДИФИЦИРОВАНИЕ
Элемент |  | Цель,% | Проба,% | Провол. |  | Длина,м | Элемент | Кусв.,% | Факт,% | ФКусв.,%
C |  | 0 | 0 |  | C(пр.ǿ13) | 0 | C | 0.01
S |  | 0 | 0 |  | S(пр.ǿ13) | 0 | S | 0.01
Al |  | 0 | 0 |  | Al(пр.ǿ13) | 0 | Al | 0.015
Ti |  | 0 | 0 |  | Ti(пр.ǿ13) | 0 | Ti | 0.013 | 0 | 0
t,C°/S |  | 0 | 0 |  | FeCa30 | 0
Сброс
off
on
on
off
on
off
on
off
FeMn
SiMn
on
on
on
on
<<< ОБА >>>
off
off
off
off
<<<
>>>
>>>
<<<
Сброс

## Формулы
Значения |  | Формулы расчёта
Элемент | Анализ,% | Светофор | Наименование | Знач., %
C | 0.1 |  | Сэкв. | 0.17
Si | 0 |  | СТ | 0.1325
Mn | 0.1 |  | Pcm | 0.1248333
P | 0 |  | J-фактор | 0
Cr | 0.1 |  | Cu+8*Sn | 0.1
Ni | 0.1 |  | Cr+Ni+Mo+V | 0.3
Cu | 0.1 |  | Cr+Ni+Cu | 0.3
Mo | 0.1
V | 0
B | 0.0003
Sn | 0
<<<
сброс
сброс

## Разбавление
| 1 | 2 | 3 |  | Σ
Значения |  |  |  | Итого,%
Масса | 0 | 0 | 0 |  | 0
Элемент | Ковш№1 | Ковш№2 | Ковш№3 |  | Расчёт,%
C | 0 | 0 | 0 |  | 0
Si | 0 | 0 | 0 |  | 0
Mn | 0 | 0 | 0 |  | 0
P | 0 | 0 | 0 |  | 0
Cr | 0 | 0 | 0 |  | 0
Ni | 0 | 0 | 0 |  | 0
Cu | 0 | 0 | 0 |  | 0
Al | 0 | 0 | 0 |  | 0
Mo | 0 | 0 | 0 |  | 0
V | 0 | 0 | 0 |  | 0
Ti | 0 | 0 | 0 |  | 0
Nb | 0 | 0 | 0 |  | 0
Sn | 0 | 0 | 0 |  | 0
<<<
сброс
сброс
сброс
сброс

## N
ТИ ИС 005-02-2017
Легирование азотом
"Приложение В"
!!! | Длительность обработки плавки ≤70 мин.
!!! | Обработка производится без черезменного оголения металла.
!!! | Запрещаетсяустанавливать новые ковши, вне цикла и неуд.продувкой.
Этап №1:
1.1 | Нагрев, наведение шлака, усреднение по хим.анализу согласно ТК;
1.2 | Отбор пробы металла и шлака.
Этап №2:
2.1 | По результатам 1-пробы доводка по хим.анализу, десульфурация согласно ТК;
2.2 | Нагрев выше 1580°С, с последующим переключением на {N}, продувку вести азотом ;
!!! | Фиксирование расхода азота необходимо для определения скорости азотировани; | Цель | Факт | Мин.
!!! | Средняя скорость азотирования 2-3ppm/мин. или 0,0002-0,0003%/мин.; | 0.015 | 0.0076 | 29.6
2.3 | Усреднительная продувка 1-2 мин. {Ar}, отбор пробы;
Этап №3:
3.1 | По результатам 2-пробы дополнительное азотирование (при необходимости);
!!! | Фактическая скорость азотирования определяется разницей двух проб;
3.2 | Усреднительная продувка 1-2 мин. {Ar}, отбор пробы;
3.3 | Если результаты 2-пробы удовлетворительные, то микролегирование и модификация;
Этап №4:
4.1 | По результатам 3-пробы микролегирование и модификация;
!!! | Если это необходимо.

## S
ТИ ИС 005-02-2017
Легирование серой
"Приложение Б"
!!! | Длительность обработки плавки ≤90 мин.
!!! | Обработка производится без черезменного оголения металла.
!!! | Сумарное значение доломитизированой извести ≤900кг.
Этап №1:
1.1 | Замер окислености по приход, раскисл. согл-но таблице, если ≥10ppm, то 50м ALпр;
1.2 | Нагрев, усреднение по хим.анализу согласно ТК;
1.3 | Наведение шлака долмитизированой известь 400 кг.
1.4 | Отбор пробы металла и шлака.
Этап №2:
2.1 | По результатам 1-пробы доводка по хим.анализу согласно ТК;
2.2 | Наведение шлака долмитизированой известь 400 кг.
!!! | Если значение Al велико, уменьшаем процию долом.извести для житкого шлака
2.3 | Корректировка по Al на 0,020-0,025% выше целевого ТК и ТП;
!!! | Рекомендуется соотношение S%/AL% =0,8 (S%/0,8=AL%);
2.4 | Нагрев без интенсивного перемешивания, отбор пробы.
Этап №3:
3.1 | По результатам 2-пробы десульфурация (при необходимости);
!!! | Если значение серы велико можно применить известь и плавиковый шпат;
3.2 | Микролигирование, если значение серы достигло целевого;
3.3 | Отбор дополнительной пробы по необходимости;
3.4 | Если S удоветворяет целевое значение, модифицирование и отбор пробы;
3.5 | Очистительная продувка ≥15 мин.
!!! | Если значение S ниже целевого, то микролегируем Sпр. и усваиваем 2мин.

## Clean Steel
ТИ ИС 005-02-2017
Clean Steel
"Приложение А"
!!! | Длительность обработки плавки <70 мин.
!!! | Обработка производится без черезменного оголения металла.
Этап №1:
1.1 | Замер окислености по приход, если >10ppm, то 100м Alпр;
1.2 | Нагрев, наведение шлака, усреднение по хим.анализу согласно ТК;
1.3 | Отбор пробы металла и шлака.
Этап №2:
2.1 | По результатам 1-пробы доводка по хим.анализу, десульфурация согласно ТК;
2.2 | Корректировка по Al на 0,045-0,050% выше целевого ТК и ТП;
2.3 | Нагрев без интенсивного перемешивания, отбор пробы.
Этап №3:
!!! | Содержание Al должно быть на 0,020-0,025% выше целевого согласно ТК и ТП;
3.1 | По результатам 2-пробы микролегирование согласно ТК и ТП;
3.2 | Перегрев на 5-10°С выше температуры выдачи на ВД, замер окислености.
Этап №4:
4.1 | Отбор 3-пробы произвести за 5-7 мин. до выдачи плавки на ВД;
4.2 | Ожидание финалиного хим.анализа на «мягкой» продувки;
4.3 | Отбор пробы шлака;
!!! | По хим.анализу плавка должна соответствовать целевому по ТК, кроме C, Al.

## Заметки
Расчёт длины проволоки: |  |  | Параметры проволоки:
L,м = (A - B) * G,т / K |  |  | Наим. | Код | Скорость | П/М
Al,м = (40 - 7) * 167 / 24 = 230 |  |  | FeCa (И) | 470 | 220 | 400
Элемент | 100 м,% | K | FeCa (П) | 400 | 220 | 470
Al/Ti | 0.015 | 24 | FeTi70 | 440 | 160 | 560
Ti | 0.0145 | 23.2 | FeTi40 | 403 | 160 | 610
Ti | 0.014 | 22.4 | C | 420 | 180 | 325
Ti | 0.0135 | 21.6 | Al | 410 | 100 | 333
Ti | 0.013 | 20.8
Ti | 0.0125 | 20
Ti | 0.012 | 19.2
Ti | 0.0115 | 18.4 | Быстрая корректировка:
Ti | 0.011 | 17.6 | Наим. | Элемент | Знач.,% | Масса,кг
Ti | 0.0105 | 16.8 | Alгр. | Al | 0.01 | 28
C/S/Ti | 0.01 | 16 | FeSi65 | Si | 0.01 | 26
Расчёт коефициэнта: |  |  | SiMn70 | Mn | 0.01 | 24
K = (A - B) * G,т / L,м |  |  | FeMn78 | Mn | 0.01 | 22
K = (40 - 7) * 167 / 230 = 24 |  |  | GKA | C/Ni/Cu | 0.01 | 17
Быстрая корректировка:
|  |  | Наим. | Элемент | 100кг | 150кг
|  |  | Alгр. | Al | 0.035 | 0.052
|  |  | FeSi65 | Si | 0.039 | 0.059
|  |  | SiMn70 | Mn | 0.042 | 0.064
|  |  | FeMn78 | Mn | 0.047 | 0.071
|  |  | GKA | C/Ni/Cu | 0.061 | 0.091